## Sheet1
formula | processing | phase | phase structure
AgAlCoCrCuNi | AC | SS+IM | 2FCC+B2
AgCoCrFeMnNi | AC | SS | 2FCC
Al0.02CoCrFeMnNi | AC | SS | FCC
Al0.03CoCrFeMnNi | AC | SS | FCC
Al0.04CoCrFeMnNi | AC | SS | FCC
Al0.08CoCrFeMnNi | AC | SS | FCC
Al0.09CoCrFeMnNi | AC | IM | BCC+FCC+B2
Al0.10CoCrFeMnNi | AC | IM | BCC+FCC+B2
Al0.11CoCrFeMnNi | AC | IM | BCC+FCC+B2
Al0.125CoCrCuFeMnNiTiV | AC | SS | BCC+FCC
Al0.125CoCrCuFeNiTiMnV | AC | SS | BCC+FCC
Al0.12CoCrFeMnNi | AC | IM | BCC+FCC+B2
Al0.14CoCrFeMnNi | AC | IM | BCC+FCC+B2
Al0.15CoCrFeMnNi | AC | IM | BCC+FCC+B2
Al0.15CrFe1.5Ni0.5 | AC | SS | BCC
Al0.16CoCrFeMnNi | AC | IM | BCC+B2
Al0.18CoCrFeMnNi | AC | IM | BCC+B2
Al0.19CoCrFeMnNi | AC | IM | BCC+B2
Al0.1CoCrFeMnNi | AC | SS | FCC
Al0.1CoCrFeNi | AC | SS | FCC
Al0.1CoFeNiSi0.1 | AC | SS | FCC
Al0.1CrFe2Mn1.25Ni0.75 | AC | SS+IM | BCC+FCC+B2
Al0.24NbTiVZr | AC+1400C/276MPa/2h+14 00C/6h | SS+IM | BCC+C14
Al0.25CoCrCu0.75FeNi | AC | SS | FCC
Al0.25CoCrCu0.75FeNiTi0.5 | AC | SS | 2FCC
Al0.25CoCrCuFeMnNiTiV | AC | SS | BCC
Al0.25CoCrCuFeNiTiMnV | AC | SS | BCC
Al0.25CoCrFeMnNi | AC | IM | BCC+B2
Al0.25CoCrFeNi | AC | SS | FCC
Al0.25CoFeMn0.25Ni | AC | SS | FCC
Al0.25CoFeNi | AC | SS | FCC
Al0.25MoNbTiV | AC | SS | BCC
Al0.25NbTaTiV | AC | SS | BCC
Al0.2Co1.5CrFeNi1.5Ti | AC | SS+IM | FCC+D024
Al0.2Co1.5CrFeNi1.5Ti0.3 | AC | IM | Im
Al0.2Co1.5CrFeNi1.5Ti0.5 | AC | SS | FCC
Al0.2CoCrCu0.2FeNi2 | AC+1200C/24h+CR+700C/ 20h | SS+IM | FCC+L12
Al0.2CoCrFeMnNi | AC | SS | FCC
Al0.2CoCu0.2FeNi | AC | SS | FCC
Al0.2CoFeNiSi0.2 | AC | SS | FCC
Al0.2CrCuFeNi | AC | SS | FCC
Al0.2CrCuFeNi2 | AC | SS | FCC
Al0.2CrFe1.5Ni0.5 | AC | SS | BCC
Al0.2CrFeCoNi2Cu0.2 | AC | IM | Im
Al0.2MoTaTiV | AC | SS | BCC
Al0.32CrFe2Mn1.25Ni0.75 | AC | SS+IM | BCC+FCC+B2
Al0.348CoCrFeNi | AC | SS+IM | FCC+BCC+B2
Al0.375CoCrFeNi | AC | SS | FCC
Al0.38CoCrFeMnNi | AC | SS | FCC
Al0.3CoCr2FeNi | AC | SS+IM | BCC+FCC+σ
Al0.3CoCrCu0.5FeNi | AC | SS+IM | FCC+L12
Al0.3CoCrCuFeNi | AC | SS | FCC
Al0.3CoCrFeMo0.1Ni | AC | SS | FCC
Al0.3CoCrFeNi | AC | SS+IM | FCC+L12
Al0.3CoCrFeNiTi0.1 | AC | SS | FCC
Al0.3CoCrFeNiTi0.2 | AC+700C/144h/WQ | SS+IM | FCC+B2
Al0.3CoCu0.7FeNi | AC | SS | FCC
Al0.3CoFeNiSi0.3 | AC | SS | FCC+BCC
Al0.3CrCuFeMnNi | AC | SS | BCC+2FCC
Al0.3CrCuFeNi2 | AC | SS | 2FCC
Al0.3CrCuFeNi3 | AC+CR(20%)+1000C/3h | SS | FCC
Al0.3CrCuFeNi4 | AC+CR(20%)+1000C/3h+5 50C/150h | SS+IM | FCC+L12
Al0.3CrCuFeNi5 | AC+CR(20%)+1000C/3h+7 000C/50h | SS+IM | FCC+L12
Al0.3CrCuFeNi6 | AC+CR(20%)+1000C/3h+8 000C/20h | SS+IM | FCC+L12
Al0.3CrCuFeNi7 | AC+CR(20%)+1000C/3h+9 000C/20h | SS+IM | FCC+L12
Al0.3CrFe1.5MnNi | AC | SS | BCC
Al0.3CrFe1.5MnNi0.10 | AC+700C/20h | SS+IM | BCC+FCC+σ
Al0.3CrFe1.5MnNi0.5 | AC | SS | BCC+FCC
Al0.3CrFe1.5MnNi0.5Si0.2 | AC | IM | Im
Al0.3CrFe1.5MnNi0.5Ti0.2 | AC | SS | BCC
Al0.3CrFe1.5MnNi0.6 | AC | SS+IM | BCC+FCC+B2
Al0.3CrFe1.5MnNi0.7 | AC+1100C/2h/FC | SS+IM | BCC+FCC+B2
Al0.3CrFe1.5MnNi0.8 | AC+700C/20h/FC | SS+IM | BCC+FCC+IM
Al0.3CrFe1.5MnNi0.9 | AC | SS | BCC+FCC
Al0.3CrFe1.5Ni0.5 | AC | IM | B2
Al0.3CuCrFeNi2 | AC | SS | FCC
Al0.3HfNbTaTiZr | AC | SS | BCC
Al0.3NbTa0.8Ti1.4V0.2Zr1.3 | AC | SS | BCC
Al0.3NbTaTi1.4Zr1.3 | AC | SS | BCC
Al0.41CoCrFeNi | AC | SS | FCC
Al0.43CoCr0.29NiSi0.14 | AC | SS+IM | FCC+L10+L12
Al0.43CoCrFeMnNi | AC | SS | FCC
Al0.44CoCrFeNi | AC | SS+IM | FCC+B2+Unk
Al0.4CoCrFeMnNiV | AC | IM | σ
Al0.4CoCrFeNi | AC | SS | FCC
Al0.4CoCu0.4FeGa0.02Ni | AC | SS | FCC+BCC
Al0.4CoCu0.4FeGa0.04Ni | AC | SS | FCC+BCC
Al0.4CoCu0.4FeGa0.06Ni | AC | SS | FCC+BCC
Al0.4CoCu0.4FeGa0.08Ni | AC | SS | FCC+BCC
Al0.4CoCu0.4FeNi | AC | SS | FCC
Al0.4CoFeNiSi0.4 | AC | SS | BCC
Al0.4CrCuFeNi | AC | SS | FCC
Al0.4CrCuFeNi2 | AC | SS | FCC
Al0.4CrCuFeNi3 | AC | SS | FCC
Al0.4CrFe1.5Ni0.5 | AC | IM | B2
Al0.4Hf0.6NbTaTiZr | AC | SS | BCC
Al0.56CoCrFeMnNi | AC | SS+IM | BCC+FCC+B2
Al0.56CrFe2Mn1.25Ni0.75 | AC | SS+IM | BCC+FCC+B2
Al0.57CoCrFeNi | AC | SS+IM | BCC+FCC+B2
Al0.5B0.2CoCrCuFeNi | AC | SS+IM | FCC+IM
Al0.5BCoCrCuFeNi | AC | IM | L12+IM
Al0.5CoCr3Cu0.5FeNi | AC | SS | BCC+FCC
Al0.5CoCrCu0.5Fe2Ni | AC | SS | FCC
Al0.5CoCrCu0.5Fe3.5Ni | AC | SS | FCC
Al0.5CoCrCu0.5Fe3Ni | AC | SS | FCC
Al0.5CoCrCu0.5FeNi | AC | SS | 2FCC
Al0.5CoCrCu0.5FeNi2 | AC | SS+IM | FCC+L12
Al0.5CoCrCu0.5FeNiTi0.5 | AC | SS | FCC+BCC
Al0.5CoCrCuFeNi | AC | SS | FCC
Al0.5CoCrCuFeNiSi | AC | SS+IM | FCC+BCC+B2+IM
Al0.5CoCrCuFeNiSi0.8 | AC | SS+IM | FCC+BCC+B2+IM
Al0.5CoCrCuFeNiSi1.2 | AC | SS+IM | FCC+BCC+B2+IM
Al0.5CoCrCuFeNiSi1.4 | AC | SS+IM | FCC+BCC+B2+IM
Al0.5CoCrCuFeNiSi1.6 | AC | SS+IM | FCC+BCC+B2+IM
Al0.5CoCrCuFeNiSi1.8 | AC | SS+IM | FCC+BCC+B2+IM
Al0.5CoCrCuFeNiSi2 | AC | SS+IM | FCC+BCC+B2+IM
Al0.5CoCrCuFeNiTi | AC | SS+IM | 2BCC+FCC+σ
Al0.5CoCrCuFeNiTi0.2 | AC | SS | FCC
Al0.5CoCrCuFeNiTi0.4 | AC | SS | 2BCC+FCC
Al0.5CoCrCuFeNiTi0.6 | AC | SS | 2BCC+FCC
Al0.5CoCrCuFeNiTi0.8 | AC | SS+IM | 2BCC+FCC+σ
Al0.5CoCrCuFeNiTi1.2 | AC | SS+IM | 2BCC+FCC+NiTi2+σ
Al0.5CoCrCuFeNiTi1.4 | AC | SS+IM | BCC+FCC+B2+NiTi2
Al0.5CoCrCuFeNiTi1.6 | AC | SS+IM | BCC+FCC+B2+NiTi2
Al0.5CoCrCuFeNiTi1.8 | AC | SS+IM | BCC+FCC+B2+NiTi2
Al0.5CoCrCuFeNiTi2 | AC | SS+IM | BCC+FCC+B2+NiTi2
Al0.5CoCrCuFeNiTi2.0 | AC | IM | BCC+FCC+B2+NiTi2
Al0.5CoCrCuFeNiV | AC | SS+IM | BCC+FCC+σ
Al0.5CoCrCuFeNiV0.2 | AC | SS | 2FCC
Al0.5CoCrCuFeNiV0.4 | AC | SS | BCC+FCC
Al0.5CoCrCuFeNiV0.6 | AC | SS+IM | BCC+FCC+σ
Al0.5CoCrCuFeNiV0.8 | AC | SS+IM | BCC+FCC+σ
Al0.5CoCrCuFeNiV1.2 | AC | SS | BCC+FCC
Al0.5CoCrCuFeNiV1.4 | AC | SS | BCC+FCC
Al0.5CoCrCuFeNiV1.6 | AC | SS | BCC+FCC
Al0.5CoCrCuFeNiV1.8 | AC | SS | BCC+FCC
Al0.5CoCrCuFeNiV2 | AC | SS | BCC+FCC
Al0.5CoCrFeMnNi | AC | SS+IM | BCC+FCC+B2
Al0.5CoCrFeNi | AC | SS | BCC+FCC
Al0.5CoCrFeNiTi | AC | SS+IM | BCC+B2+C14
Al0.5CoCrFeNiTi0.5 | AC | SS | FCC+BCC
Al0.5CoFeNi | AC | SS | FCC+BCC
Al0.5CoFeNiSi0.5 | AC | SS | BCC
Al0.5Cr0.9FeNi2.5V0.2 | AC | SS | FCC
Al0.5CrCuFeMnNi | AC | SS | 2BCC+FCC
Al0.5CrCuFeNi | AC | SS | FCC
Al0.5CrCuFeNi2 | AC | SS | FCC
Al0.5CrFe1.5MnNi0.10 | AC+700C/20h | SS+IM | BCC+σ
Al0.5CrFe1.5MnNi0.5 | AC | SS | BCC
Al0.5CrFe1.5MnNi0.6 | AC | SS+IM | 2BCC+B2
Al0.5CrFe1.5MnNi0.7 | AC+FOR/1200C(50%)+110 0C/6h/AC | SS+IM | 2BCC+B2
Al0.5CrFe1.5MnNi0.8 | AC+700C/20h/FC | SS+IM | 2BCC+B2+IM
Al0.5CrFe1.5MnNi0.9 | AC | SS | BCC
Al0.5CrFeNiCo0.3C0.2 | PM | IM | Im
Al0.5CrFeNiTiV | AC | IM | C15+L21
Al0.5CrMoNbSi0.3TiV | AC | SS+IM | BCC+IM
Al0.5CrMoNbTi | AC | SS | BCC
Al0.5CrMoNbTiV | AC | SS | BCC
Al0.5CrMoNbV | AC | SS | BCC
Al0.5CrNbTi2V0.5 | AC | IM | Im
Al0.5CrNbTi2V0.6 | AC+1200C/24h | SS+IM | BCC+C14
Al0.5CuNiPdTiZr | MS | SS+IM | BCC+B2
Al0.5HfNbTaTiZr | AC | SS | BCC
Al0.5HfNbTiZr | AC | SS | BCC
Al0.5MoNbTiV | AC | SS | BCC
Al0.5NbTa0.8Ti1.5V0.2Zr | AC | IM | Im
Al0.5NbTaTiV | AC | SS | BCC
Al0.5NbTiVZr | AC | SS+IM | BCC+C14+Zr2Al
Al0.62CoCrFeMnNi | AC | SS+IM | BCC+FCC+B2
Al0.67CoCrCuFeMnNiTiV | AC | IM | BCC+D022+IM
Al0.67CoCrCuFeNiTiMnV | AC | SS | BCC+D022+Unk
Al0.68CoCrFeMnNi | AC | SS+IM | BCC+FCC+B2
Al0.6CoCrFeNi | AC | SS+IM | BCC+FCC+B2
Al0.6CoCrFeNiTi | AC | SS+IM | BCC+B2
Al0.6CoCrFeNiTi0.4 | MA+SPS | SS+IM | 2FCC+D022
Al0.6CoCu0.6FeNi | AC | SS | FCC
Al0.6CoFeNiTi0.4 | SPS | SS+IM | FCC+B2+Unk
Al0.6CrCuFeNi2 | AC | SS | FCC
Al0.6CrFeNi2.4 | AC | SS | FCC
Al0.6MoTaTiV | AC | SS | BCC
Al0.74CoCrFeNi | AC | SS+IM | FCC+BCC+B2
Al0.75CoCrCu0.25FeNi | AC | SS | BCC+FCC
Al0.75CoCrCu0.25FeNiTi0.5 | AC | SS | BCC
Al0.75CoCrFeMnNi | AC | SS+IM | BCC+FCC+B2
Al0.75CoCrFeNi | AC | SS | BCC+FCC
Al0.75CoCrFeNiTi0.25 | MA+SPS | SS | BCC+FCC
Al0.75CoFeNi | AC | SS+IM | FCC+B2
Al0.75CrFeNi | MA | SS | BCC+FCC
Al0.75HfNbTaTiZr | AC | SS | BCC
Al0.75HfNbTiZr | AC | SS | BCC
Al0.75MoNbTiV | AC | SS | BCC
Al0.7Co0.3CrFeNi | PM | IM | Im
Al0.7CoCr1.5Fe1.5Ni | AC | SS+IM | BCC+B2
Al0.7CoCrFe2Ni | AC | SS+IM | FCC+BCC+B2
Al0.7CoCrFeNi | AC | SS+IM | BCC+FCC+B2
Al0.7CoCu0.7FeNi | AC | SS | FCC+BCC
Al0.7CrCuFeNi | AC | SS | FCC
Al0.7CrCuFeNi2 | AC | SS | FCC
Al0.7CrFeNi2.3 | AC | SS+IM | BCC+FCC+B2
Al0.81CoCrFeMnNi | AC | SS+IM | BCC+FCC+B2
Al0.81CrFe2Mn1.25Ni0.75 | AC | SS+IM | BCC+FCC+B2
Al0.85CoCrFeNi | AC | SS+IM | BCC+B2
Al0.875CoCrFeNi | AC | SS | BCC
Al0.88CoCrFeMnNi | AC | SS+IM | BCC+FCC+B2
Al0.8CoCrCuFeNi | AC | SS | BCC+2FCC
Al0.8CoCrFeNi | AC | SS+IM | BCC+FCC+B2
Al0.8CoCrFeNiTi0.2 | AC | SS | FCC+BCC
Al0.8CoCrFeNiTi1.2 | AC | IM | Im
Al0.8CoCrNiSi0.2 | AC | SS+IM | BCC+B2+σ
Al0.8CoCu0.8FeNi | AC | SS+IM | BCC+L12
Al0.8CoFeNiSi0.8 | AC | SS | BCC
Al0.8CrCu1.5FeMnNi | AC | SS | BCC+FCC
Al0.8CrCuFeMn1.5Ni | AC | SS | 2BCC
Al0.8CrCuFeMnNi | AC | SS | 2BCC+FCC
Al0.8CrCuFeNi | AC | SS | BCC+FCC
Al0.8CrCuFeNi2 | AC | SS | FCC
Al0.8CrCuFeNi3 | AC | SS | FCC
Al0.8CrFe1.5MnNi0.5 | AC | SS | BCC
Al0.8CrFe1.5MnNi0.6 | AC+700C/20h | SS | BCC
Al0.8CrFeNi2.2 | AC | SS+IM | BCC+FCC+B2
Al0.92CoCrFeNi | AC | SS+IM | BCC+B2
Al0.95CoCrFeMnNi | AC | SS+IM | BCC+B2
Al0.9CoCrFeNi | AC | SS+IM | BCC+B2
Al0.9CoCu0.9FeNi | AC | SS | FCC+BCC
Al0.9CrCuFeNi | AC | IM | BCC+FCC+B2
Al0.9CrCuFeNi2 | AC | SS+IM | BCC+FCC+B2
Al0.9CrFeNi | AC | SS+IM | BCC+B2
Al0.9CrFeNi2.1 | AC | SS+IM | BCC+FCC+B2
Al1.12CoCrFeNi | AC | SS+IM | BCC+B2
Al1.1CrFeNi | AC | SS+IM | BCC+B2
Al1.25CoCrFeMnNi | AC | SS+IM | BCC+B2
Al1.25CoCrFeNi | AC | IM | B2
Al1.25HfNbTiZr | AC | SS | BCC
Al1.2CoCrFeNi | AC | SS+IM | BCC+B2
Al1.2CoCrFeNiTi0.8 | AC | SS | BCC
Al1.2CoCu1.2FeNi | AC | SS | FCC+BCC
Al1.2CrCuFeNi | AC | IM | BCC+FCC+B2
Al1.2CrCuFeNi2 | AC | SS | BCC+FCC
Al1.2CrCuFeNi3 | AC | SS | BCC+FCC
Al1.2CrFe1.5MnNi0.5 | AC | SS | BCC
Al1.2CrFe1.5MnNi0.6 | AC+700C/20h | SS+IM | BCC+B2
Al1.2CrFeNi | AC | SS+IM | BCC+B2
Al1.33CoCrFeNi | AC | SS+IM | BCC+B2
Al1.3CoCrCuFeNi | AC | SS+IM | FCC+B2
Al1.3CrFeNi | AC | SS+IM | BCC+B2
Al1.4Co0.9Cr1.4Cu0.5Fe0.9Ni | AC | SS+IM | BCC+B2+Unk
Al1.5CoCrCu0.5FeNi | AC | IM | B2
Al1.5CoCrCuFeNi | AC | SS+IM | FCC+B2
Al1.5CoCrFeNi | AC | IM | B2
Al1.5CoCrFeNiTi | AC | SS+IM | BCC+B2
Al1.5CoCrFeNiTi0.5 | AC | IM | Im
Al1.5CrCuFeNi | AC | IM | BCC+B2
Al1.5CrCuFeNi2 | AC | SS+IM | BCC+FCC+B2
Al1.5CrFeMnTi | AC | SS+IM | BCC+L21+C14
Al1.5HfNbTiZr | AC | SS | BCC
Al1.5MoNbTiV | AC | SS | BCC
Al1.5NbTiVZr | AC | SS+IM | BCC+C14+Zr2Al
Al1.71CoCrFeNi | AC | SS+IM | BCC+B2
Al1.8CoCrCuFeNi | AC | SS+IM | FCC+B2
Al1.8CoCrFeNi | AC | SS+IM | BCC+B2
Al1.8CoCrFeNiTi0.2 | AC | IM | Im
Al1.8CrCuFeNi | AC | IM | BCC+B2
Al1.8CrCuFeNi2 | AC | SS+IM | BCC+B2
Al10Co21Cr18Fe36Ni15 | AC | SS+IM | FCC+B2
Al10Co25Cr8Fe15Ni36Ti6 | AC | IM | Im
Al10Co30Cr20Fe35Ni5 | PM | SS | FCC+BCC
Al10Cr18Fe36Mn21Ni15 | AC | SS+IM | BCC+B2
Al10Cr18Fe36Mn21Ni16 | AC | SS+IM | FCC+BCC+B2
Al10Cr18Fe36Mn21Ni17 | AC+1200c/24h | SS+IM | BCC+B2
Al10Cr18Fe36Mn21Ni18 | AC+1000C/24h | SS+IM | BCC+FCC+B2
Al12.5Ni21.88Co21.88Fe21.88Cr21.88 | AC | SS | FCC+BCC
Al12Co20Cr17Fe35Ni12Ti4 | AC | SS+IM | FCC+BCC+B2+L21
Al12Cr17Fe35Mn20Ni12Ti4 | AC | SS+IM | BCC+L21
Al13.00Co20.94Cr20.94Fe20.94Ni20.94Ti3.00C0.25 | AC | SS | FCC+BCC
Al13.00Co21.00Cr21.00Fe21.00Ni21.00Ti3.00 | AC | SS | FCC+BCC
Al13.00Co21.69Cr21.69Fe21.69Ni21.69C0.25 | AC | SS | FCC+BCC
Al13.00Co21.74Cr21.74Fe21.74Ni21.74 | AC | SS | FCC+BCC
Al14.1Cr6Fe28.2Mn32.9Ni18.8 | AC | SS+IM | FCC+B2
Al15.63Ni21.09Co21.09Fe21.09Cr21.09 | AC | SS | FCC+BCC
Al15Co30Cr15Fe40Ni5 | PM | SS | FCC+BCC
Al16.00Co21.00Cr21.00Fe21.00Ni21.00 | AC | SS | FCC+BCC
Al16Co16Cr16Fe16Ni16Fe20 | PM | IM | Im
Al16CuLiMgZn | AC | IM | FCC+C16+IM
Al16LiMgSnZn | AC | SS+IM | A5+FCC+D02+IM
Al17Co17Cr17Fe17Ni17Fe15 | PM | IM | Im
Al18Cr28Nb18Ti18V18 | AC | IM | Im
Al19Co19Cr19Fe19Ni19Fe5 | PM | IM | Im
Al2.08CoCrFeNi | AC | SS+IM | BCC+B2
Al2.0CrCuFeNi | AC | IM | BCC+B2
Al2.2CrCuFeNi | AC | IM | BCC+B2
Al2.2CrCuFeNi2 | AC | SS+IM | BCC+B2
Al2.3CoCrCuFeNi | AC | SS+IM | FCC+B2
Al2.5CoCrCuFeNi | AC | SS+IM | FCC+B2
Al2.5CoCrFeNi | AC | IM | B2
Al2.5CrCuFeNi | AC | IM | BCC+B2
Al2.5CrCuFeNi2 | AC | SS+IM | BCC+B2
Al2.8CoCrCuFeNi | AC | IM | B2
Al21.88Ni19.53Co19.53Fe19.53Cr19.53 | AC | SS | BCC
Al22.5Ti22.5Ni20Cu20Fe15 | AC | SS | FCC
Al23Co15Cr23Cu8Fe15Ni16 | AC | SS+IM | B2+BCC+FCC
Al25.00Ni18.75Co18.75Fe18.75Cr18.75 | AC | SS | BCC
Al25Ti25Ni25Cu25 | AC | SS | FCC
Al26.6Nb23.8Ti25.1V24.5 | AC | SS | BCC
Al2CoCrCu0.5FeNi | AC | IM | B2
Al2CoCrCuFeNi | AC | SS | FCC+BCC
Al2CoCrFeNi | AC | IM | B2
Al2CoCrFeNiTi | AC | SS+IM | BCC+B2
Al2CrCuFeNi2 | AC | SS+IM | BCC+B2
Al2CrFeMnTi | AC | SS+IM | BCC+L21+C14
Al2CrFeMnTi0.25 | AC | SS+IM | BCC+L21
Al3CoCrCuFeNi | AC | IM | B2
Al3CoCrFeNi | AC | IM | B2
Al3CrFeMnTi0.25 | AC | SS+IM | BCC+L21+IM
Al40Cu15Cr15Fe15Si15 | AC | IM | Im
Al4Co23.5Cr23.5Fe23.5Ni23.5Ti2 | AC+1473K/4h | SS | FCC
Al4Co23.5Cr23.5Fe23.5Ni23.5Ti3 | AC+1473K/4h+CR(30%)+1 273K/2h+1073K/18h+WQ | SS+IM | FCC+L12
Al4Co23.5Cr23.5Fe23.5Ni23.5Ti4 | AC+1473K/4h+CR(70%)+9 23K/4h+WQ | SS+IM | FCC+L12
Al4CrFeMnTi0.25 | AC | SS+IM | BCC+L21+IM
Al58.5Mg31.5Zn4.5Cu4.5Si1 | AC | IM | Im
Al5Nb24Ti40V5Zr26 | AC | SS | BCC
Al60Cu10Fe10Cr5Mn5Ni5Mg5 | AC | IM | Im
Al63Mg27Zn4.5Cu4.5Si1 | AC | IM | Im
Al65Cu5Cr5Si15Mn5Ti5 | AC | IM | Im
Al65Cu5Fe5Mg5Si15Zn5 | AC | IM | Im
Al65Cu5Mg5Ni5Si15Zn5 | AC | IM | Im
Al66.7Mg23.3Zn4.5Cu4.5Si1 | AC | IM | Im
Al7.5CoCrNi | AC | IM | Im
Al70Cr5Cu5Mg5Si10Zn5 | AC | IM | Im
Al70Cu5Mg5Mn5Si10Zn5 | AC | IM | Im
Al70Cu5Mg5Si10Zn5Zr5 | AC | IM | Im
Al80Li5Mg5Zn5Cu5 | AC | IM | Im
Al80Li5Mg5Zn5Sn5 | AC | IM | Im
Al80Mg14Zn2.7Cu2.7Si0.60 | AC | IM | Im
Al84.8Mg10Zn2Cu2Si1.2 | AC | IM | Im
Al85.1Mg10Zn2Cu2Si0.9 | AC | IM | Im
Al85.4Mg10Zn2Cu2Si0.6 | AC | IM | Im
Al85.7Mg10Zn2Cu2Si0.3 | AC | IM | Im
Al85Mg10.5Zn2.025Cu2.025Si0.45 | AC | IM | Im
Al86Mg10Zn2Cu2 | AC | IM | Im
Al8Co17Cr17Cu8Fe17Ni33 | AC | SS+IM | FCC+L12
Al9.38Ni22.66Co22.66Fe22.66Cr22.66 | AC | SS | FCC+BCC
Al9.5Co25Cr8Fe15Ni36Ti6Hf0.5 | AC | IM | Im
Al90Mg7.1Zn1.35Cu1.35Si0.3 | AC | IM | Im
AlAuCoCrCuNi | AC | SS+IM | FCC+L10
AlC0.1CoCrFeNi | AC | IM | Im
AlC0.2CoCrFeNi | AC | SS+IM | BCC+IM
AlC0.3CoCrFeNi | AC | SS+IM | BCC+IM
AlC0.4CoCrFeNi | AC | SS+IM | BCC+IM
AlC0.5CoCrFeNi | AC | SS+IM | BCC+IM
AlC1.5CoCrFeNi | AC | SS+IM | BCC+A9+IM
AlCCoCrFeNi | AC | SS+IM | BCC+A9+IM
AlCo0.2Cr1.5Fe0.2NiSiTi0.2 | AC | SS+IM | BCC+Cr3Si
AlCo0.2CrFe0.2NiSiTi0.2 | AC | SS+IM | BCC+Cr3Si
AlCo0.2CuFeNi | AC | SS+IM | FCC+B2
AlCo0.5Cr0.5Fe0.5MnNiV | AC | SS | BCC
AlCo0.5Cr0.5Fe0.5MnNiV0.5 | AC | SS | BCC
AlCo0.5CrCu0.5FeNi | AC | IM | B2
AlCo0.5CrCuFeNi | AC | SS+IM | BCC+FCC+B2
AlCo0.5CrFeMo0.5 | AC | SS+IM | BCC+B2+σ
AlCo0.5CrFeMo0.5Ni | AC | SS+IM | BCC+B2+σ
AlCo0.5CuFeNi | AC | SS+IM | FCC+B2
AlCo0.6CrFe0.2Ni0.2Si0.2Ti0.2 | AC | SS+IM | BCC+Cr3Si
AlCo1.5Cr2Fe1.5Mn2NiV | AC | IM | σ
AlCo1.5CrCu0.5FeNi | AC | SS+IM | FCC+B2
AlCo1.5CrFeMo0.5 | AC | SS+IM | BCC+B2+σ
AlCo1.5CrFeMo0.5Ni | AC | SS+IM | BCC+B2+σ
AlCo1.5CrFeNiTi0.5 | AC | SS | BCC+FCC
AlCo1.5CuFeNi | AC | SS+IM | FCC+B2
AlCo2CrCu0.5FeNi | AC | SS | BCC+FCC
AlCo2CrFeMo0.5 | AC | SS+IM | BCC+FCC+σ
AlCo2CrFeMo0.5Ni | AC | SS+IM | BCC+FCC+σ
AlCo2CrFeNiTi0.5 | AC | SS | BCC+FCC
AlCo2CuFeNi | AC | SS+IM | FCC+B2
AlCo3.5CrCu0.5FeNi | AC | SS | FCC
AlCo3CrCu0.5FeNi | AC | SS | BCC+FCC
AlCo3CrFeNiTi0.5 | AC | SS | BCC+FCC
AlCo3CuFeNi | AC | SS | FCC
AlCoCr0.3FeNi | AC | SS | FCC+BCC
AlCoCr0.5Cu0.5FeNi | AC | SS+IM | BCC+FCC+B2
AlCoCr0.5CuFeNi | AC | SS+IM | BCC+FCC+B2
AlCoCr0.5FeMo0.5Ni | AC | IM | B2+σ
AlCoCr0.5FeNi | AC | SS | FCC+BCC
AlCoCr0.7FeNi | AC | SS | FCC+BCC
AlCoCr1.5Cu0.5FeNi | AC | SS | BCC+FCC
AlCoCr1.5FeMo0.5Ni | AC | IM | B2+σ
AlCoCr2Cu0.5FeNi | AC | SS+IM | BCC+B2
AlCoCr2FeMo0.5Ni | AC | IM | B2+σ
AlCoCr2FeNi | AC | IM | B2+L12
AlCoCrCu0.25FeNi | AC | SS | BCC
AlCoCrCu0.25FeNiTi0.5 | AC | SS | 2BCC
AlCoCrCu0.5Fe | AC | SS+IM | FCC+B2
AlCoCrCu0.5Fe0.5Ni | AC | SS | BCC+FCC
AlCoCrCu0.5Fe1.5Ni | AC | SS+IM | FCC+B2
AlCoCrCu0.5Fe2Ni | AC | SS+IM | FCC+B2
AlCoCrCu0.5FeNi | AC | SS+IM | FCC+BCC+B2
AlCoCrCu0.5FeNi0.5 | AC | SS+IM | FCC+BCC+B2
AlCoCrCu0.5FeNi1.5 | AC | SS | BCC+FCC
AlCoCrCu0.5FeNi2 | AC | SS | BCC+FCC
AlCoCrCu0.5FeNi2.5 | AC | SS+IM | BCC+L12
AlCoCrCu0.5FeNi3 | AC | IM | L12
AlCoCrCu0.5FeNiTi0.5 | AC | SS | 2BCC
AlCoCrCu0.5Ni | AC | SS+IM | BCC+FCC+B2
AlCoCrCuFe | MA+SPS | SS+IM | FCC+B2+σ
AlCoCrCuFe0.5Ni | AC | SS+IM | BCC+FCC+B2
AlCoCrCuFeMnNi | AC | SS+IM | FCC+2B2
AlCoCrCuFeMo0.2Ni | AC | SS | BCC+FCC
AlCoCrCuFeNi | AC | SS | FCC+BCC
AlCoCrCuFeNi0.5 | AC | SS+IM | BCC+FCC+B2
AlCoCrCuFeNiSi | AC | SS | BCC+FCC
AlCoCrCuFeNiTi | AC | SS+IM | BCC+FCC+B2
AlCoCrCuFeNiTiV | AC | SS | BCC+FCC
AlCoCrCuFeNiV | AC | SS | BCC+FCC
AlCoCrCuFeNiV0.2 | MA+LC | SS | FCC
AlCoCrCuFeNiV0.5 | MA+LC | SS | FCC+BCC
AlCoCrCuFeNiV0.8 | MA+LC | SS | FCC+BCC
AlCoCrCuFeSiTi | AC | SS | BCC+FCC
AlCoCrCuMnFe | AC | SS | FCC+BCC
AlCoCrCuMnTi | AC | IM | Im
AlCoCrCuNi | AC | SS+IM | BCC+FCC+B2
AlCoCrCuNiTi | AC | SS | 2BCC+FCC
AlCoCrCuNiTiY | AC | SS+IM | BCC+C15+L21+Unk
AlCoCrCuNiTiY0.5 | AC | SS+IM | BCC+FCC+C15+L21
AlCoCrCuNiTiY0.8 | AC | SS+IM | BCC+C15+L21
AlCoCrFe | PM | SS | FCC
AlCoCrFe0.6Mo0.5Ni | AC | IM | B2+σ
AlCoCrFe1.5Mo0.5Ni | AC | IM | BCC+σ
AlCoCrFe2Mo0.5Ni | AC | SS+IM | BCC+σ
AlCoCrFe6NiSiTi | MA+LC | SS | BCC
AlCoCrFeMo0.05Ni2 | AC | IM | Im
AlCoCrFeMo0.1Ni | AC | SS | BCC
AlCoCrFeMo0.2Ni | AC | SS+IM | BCC+IM
AlCoCrFeMo0.3Ni | AC | SS+IM | BCC+IM
AlCoCrFeMo0.4Ni | AC | SS+IM | BCC+IM
AlCoCrFeMo0.5 | AC | SS+IM | BCC+B2+σ
AlCoCrFeMo0.5Ni | AC | SS+IM | BCC+IM
AlCoCrFeMo0.5Ni0.5 | AC | IM | B2+σ
AlCoCrFeMo0.5Ni1.5 | AC | SS+IM | FCC+B2+σ
AlCoCrFeMo0.5Ni2 | AC | SS+IM | FCC+B2+σ
AlCoCrFeNb0.1Ni | AC | SS | BCC
AlCoCrFeNb0.25Ni | AC | SS+IM | BCC+C14
AlCoCrFeNb0.5Ni | AC | SS+IM | BCC+C14
AlCoCrFeNb0.75Ni | AC | SS+IM | BCC+C14
AlCoCrFeNi | AC | SS | BCC
AlCoCrFeNi2 | AC | SS+IM | BCC+B2+L12
AlCoCrFeNi2.1 | AC | SS+IM | BCC+B2+L12
AlCoCrFeNi2.2 | AC | SS+IM | FCC+B2
AlCoCrFeNiC1.5 | AC | IM | Im
AlCoCrFeNiSi | AC | SS+IM | 2BCC+IM
AlCoCrFeNiSi0.2 | AC | SS | BCC
AlCoCrFeNiSi0.4 | AC | SS | BCC
AlCoCrFeNiSi0.6 | AC | SS | BCC
AlCoCrFeNiSi0.8 | AC | SS+IM | 2BCC+IM
AlCoCrFeNiTi | AC | SS+IM | 2BCC+B2
AlCoCrFeNiTi0.2 | AC | IM | Im
AlCoCrFeNiTi0.4 | AC | IM | Im
AlCoCrFeNiTi0.5 | AC | SS+IM | 2BCC+B2
AlCoCrFeNiTi0.6 | AC | SS | 2BCC
AlCoCrFeNiTi0.7 | AC | SS+IM | 2BCC+B2
AlCoCrFeNiTi1.5 | AC | SS+IM | BCC+B2+C14
AlCoCrFeNiV0.2 | AC | SS | BCC
AlCoCrFeNiV0.5 | AC | SS | BCC
AlCoCrFeNiV0.8 | AC | SS | BCC
AlCoCrFeNiV1.0 | AC | SS | BCC
AlCoCrNi | AC | SS+IM | BCC+B2
AlCoCu0.33FeNi | AC+850C/24h | SS+IM | FCC+B2
AlCoCu0.5FeNi | AC | SS | BCC+FCC
AlCoCuFeNdNi | AC | IM | Unk
AlCoCuFeNi | AC | SS+IM | FCC+B2
AlCoCuFeNiSi | AC | SS | BCC+FCC
AlCoCuFeNiTi | AC | SS | BCC+FCC
AlCoCuFeNiZr | AC | SS+IM | FCC+B2+D2b
AlCoCuNi | AC | SS | BCC+FCC
AlCoCuNiTiZn | MA | SS | BCC+FCC
AlCoFeMnNi | AC | IM | B2
AlCoFeMo0.5Ni | AC | IM | B2+σ
AlCoFeNi | AC | IM | B2
AlCoFeNiTi | AC | SS | BCC
AlCr0.5CuFeNiTi | AC | IM | FCC+B2
AlCr0.5NbTiV | AC | SS | BCC
AlCr1.5CuFeNiTi | AC | SS+IM | FCC+B2
AlCr1.5NbTiV | AC+1200C/24h+HP/1000C | SS+IM | BCC+C14
AlCr2CuFeNiTi | AC | SS+IM | FCC+B2
AlCr3CuFeNiTi | AC | SS+IM | FCC+B2
AlCrCu0.5FeNi | AC | SS+IM | BCC+B2
AlCrCuFeMnNi | AC | SS | 2BCC
AlCrCuFeNi | AC | SS+IM | FCC+B2
AlCrCuFeNi0.6 | AC | SS+IM | FCC+B2
AlCrCuFeNi0.8 | AC | SS+IM | FCC+B2
AlCrCuFeNi1.2 | AC | SS+IM | FCC+B2
AlCrCuFeNi1.4 | AC | SS+IM | FCC+B2
AlCrCuFeNi2 | AC | SS | BCC+FCC
AlCrCuFeNi3 | AC | SS+IM | BCC+FCC+B2
AlCrCuFeNiTi | AC | SS+IM | FCC+B2
AlCrFe2Ni2 | AC | SS+IM | BCC+FCC+B2
AlCrFeCoNi | AC | SS | BCC
AlCrFeCoNiCu | AC | SS | FCC+BCC
AlCrFeCoNiCuMn | AC | IM | Im
AlCrFeCoNiCuTi | AC | SS | FCC+BCC
AlCrFeCoNiCuV | AC | SS | FCC+BCC
AlCrFeMnNi | AC | SS | BCC
AlCrFeMnNiTi | MA | SS | BCC+FCC
AlCrFeMnTi0.25 | AC | SS+IM | BCC+L21
AlCrFeMo0.2Ni | AC | SS+IM | BCC+B2
AlCrFeMo0.5Ni | AC | SS+IM | BCC+B2
AlCrFeMo0.8Ni | AC | IM | B2+σ
AlCrFeMoNi | AC | IM | B2+σ
AlCrFeNi | AC | SS | BCC
AlCrFeNi0.75 | AC+850C/24h | SS+IM | BCC+B2
AlCrFeNi2 | AC | SS+IM | BCC+FCC+B2
AlCrFeNiMo0.2 | AC | SS | BCC
AlCrFeNiMo0.5 | AC | SS | BCC
AlCrFeNiMo0.8 | AC | IM | Im
AlCrMnNbTi | Not Mentioned | IM | Laves+Unk
AlCrMnNbV | Not Mentioned | IM | Laves+Unk
AlCrMoNbTi | AC | SS | FCC
AlCrMoSiTi | AC | IM | B2+D8m
AlCrMoTi | AC+1200C/20h | SS | BCC
AlCrNbTiV | AC+1200C/24h | SS+IM | BCC+C14
AlCu0.2Li0.5MgZn0.5 | AC | IM | IM
AlCu0.5Li0.5MgSn0.2 | AC | IM | A5+D02+2IM
AlCuNi | AC | SS+IM | FCC+B2
AlHfNbTaTiZr | AC | SS | BCC
AlHfNbTiZr | AC | SS | BCC
AlLi0.5MgSn0.2Zn0.5 | AC | SS+IM | FCC+D02+2IM
AlLiMgSnZn | AC | SS+IM | A5+FCC+HCP+D02+I M
AlLiMgZnSn | AC | IM | Im
AlMnNbTiV | Not Mentioned | IM | B2+Laves
AlMo0.5NbTa0.5TiZr | AC | SS | BCC
AlMoNbTi | AC+1500C/20h | SS | BCC
AlMoNbTiV | AC | SS | BCC
AlMoTaTiV | AC | SS | BCC
AlNb1.5Ta0.5Ti1.5Zr0.5 | AC | SS | BCC
AlNbTaTiV | AC | SS | BCC
AlNbTiV | AC | SS | BCC
AlNbTiVZr | AC | SS+IM | BCC+C14+Zr2Al
AlNbTiVZr0.1 | AC | IM | Im
AlNbTiVZr0.25 | AC | IM | Im
AlNbTiVZr0.5 | AC | SS+IM | BCC+C14+Zr2Al
AlNbTiVZr1.5 | AC | IM | Im
AlTiNiCuFe | AC | SS | FCC
AlTiVYZr | AC | IM | Unk
BeCuNiTiVZr | AC | IM | Unk
Co0.25Cr0.25FeMn | AC | SS | FCC
Co0.5CrFeMn1.5Ni | AC | IM | FCC+σ
Co0.5CrFeNiTi0.5 | MA+SPS | IM | FCC+σ
Co0.5Fe0.5MgNi0.5TiZr | MA | SS | BCC
Co1.4CrFeMnNi | AC+1000C/24h+CR(80%)+ 1100C/1h | SS | FCC
Co1.5Cr0.5FeMn0.5Ni | AC | SS | FCC
Co1.5CrFeMo0.1Ni1.5Ti0.5 | AC | SS | FCC
Co1.5CrFeMo0.5Ni1.5Ti0.5 | AC | IM | FCC+σ
Co1.5CrFeMo0.8Ni1.5Ti0.5 | AC | IM | FCC+σ
Co1.5CrFeNi1.5Ti | AC | IM | FCC+D024
Co1.5CrFeNi1.5Ti0.5 | AC | SS | FCC
Co1.5CrFeNi1.5Ti0.6 | AC+1100C/4h/AC+800C/1 0h/AC | SS+IM | FCC+D024
Co10Cr10Fe50Mn30 | AC | SS | FCC+BCC
Co10Cr25Fe20Mn5Ni40 | AC | SS | FCC
Co17.5Cr12.5Fe55Ni10Mo5 | AC | IM | Im
Co18Cr12.5Fe55Ni7Mo7.5 | AC | IM | Im
Co20Cr20Fe20Mn20Ni20 | AC | SS | FCC
Co20Cr20Fe34Mn20Ni6 | AC | IM | Im
Co20Cr20Fe40Mn20 | AC | IM | Im
Co20Cr25Fe10Mn5Ni40 | AC | SS | FCC
Co23.25Ni23.25Fe23.25Cr23.25Mo7.00 | AC | SS | FCC
Co25Ni25Fe25Al7.5Cu17.5 | PM | SS | FCC
Co27.5Cr17.5Fe20Mo15Ni20 | AC+1200C/48h | SS+IM | FCC+σ
Co28.2Cr5.92Mo0.62Mn0.50Si0.13N0.04C | AC | SS | FCC
Co2Cr0.5Ni2VW0.5 | AC | SS+IM | FCC+Laves
Co2CrMo0.5Ni2W0.5 | AC | SS+IM | FCC+D85+σ
Co2Mo0.5Ni2VW0.5 | AC | SS+IM | FCC+BCC+Laves
Co33Cr9W0.35N0.01C | AC | SS | FCC
Co33Cr9W0.35N0.06C | AC | SS | FCC
Co33Cr9W0.35N0.1C | AC | SS | FCC
Co33Cr9W0.35N0.25C | AC | SS | FCC
Co33Cr9W0.35N0.31C | AC | SS | FCC
Co35Cr15Fe20Mo10Ni20 | AC+1200C/48h | SS+IM | FCC+D85
Co35Cr15Fe20Mo10Ni21 | AC+1200C/48h+HR/1100C | SS+IM | FCC+D85
Co35Cr15Fe20Mo10Ni22 | AC+1200C/48h+HR/1100C +800c/1h | SS+IM | FCC+D85
Co35Cr15Fe20Mo10Ni23 | AC+1200C/48h+HR/1100C +850c/5min/WQ | SS+IM | FCC+D85
Co35Cr15Fe20Mo10Ni24 | AC+1200C/48h+HR/1100C +900c/5min/WQ | SS+IM | FCC+D85
Co35Cr15Fe20Mo10Ni25 | AC+1200C/48h+HR/1100C +1000c/1h | SS+IM | FCC+D85
Co35Cr15Fe20Mo10Ni26 | AC+1200C/48h+HR/1100C +1150c/1h | SS | FCC
Co42.5Cr12.5Fe20Mo5Ni20 | AC+1200C/48h | SS | FCC
Co5Cr2Fe40Mn27Ni26 | AC | SS | FCC
Co5Cr2Fe40Mn27Ni27 | AC+1200C/2h | SS | FCC
CoCr0.4Fe8Mn5.4Ni5.2 | AC | SS | FCC
CoCr0.4Fe8Mn5.4Ni5.3 | AC+HR/900C(50%)+1200 C/2h/WQ | SS | FCC
CoCr0.4Fe8Mn5.4Ni5.4 | AC+HR/900C(50%)+1200 C/2h/WQ+CR(64%)+900C/ 10min | SS | FCC
CoCr0.5FeNi | AC | SS | FCC
CoCr0.6FeNi | AC | SS | FCC
CoCr0.75FeMn0.75Ni | AC | SS | FCC
CoCr0.7FeNi | AC | SS | FCC
CoCr0.8FeNi | AC | SS | FCC
CoCr0.95FeNi | AC | SS | FCC
CoCr0.9FeNi | AC | SS | FCC
CoCr1.05FeNi | AC | SS | FCC
CoCr1.10FeNi | AC | SS | FCC
CoCr1.15FeNi | AC | SS | FCC
CoCr1.25FeMn0.25Ni | AC | SS | FCC
CoCr1.3FeMnNi0.10 | AC+1000C/24h+CR(80%)+ 575C/1h | SS+IM | FCC+σ
CoCr1.3FeMnNi0.7 | AC+1000C/24h+CR(80%)+ 1100C/1h | SS | FCC
CoCr1.3FeMnNi0.8 | AC+1000C/24h+CR(80%)+ 800C/1h | SS | FCC
CoCr1.3FeMnNi0.9 | AC+1000C/24h+CR(80%)+ 700C/1h | SS+IM | FCC+σ
CoCr1.5Fe3.5Mn0.5Ni2.5V | AC+1100C/6h | SS | FCC
CoCr2FeNi | AC | IM | FCC+σ
CoCrCu0.2FeNi | AC | SS | FCC
CoCrCu0.4FeNi | AC | SS | FCC
CoCrCu0.5FeNi | AC | SS | FCC
CoCrCu0.6FeNi | AC | SS | FCC
CoCrCu0.8FeNi | AC | SS | FCC
CoCrCu1FeNiTi0.5 | AC | SS | FCC
CoCrCu2FeMnNi | AC | SS | 2FCC
CoCrCuFeMn | AC | SS | FCC+BCC
CoCrCuFeMnNi | AC | SS | FCC
CoCrCuFeMnNiTiV | AC | SS+IM | 2BCC+FCC+σ+Unk
CoCrCuFeNi | AC | SS | FCC
CoCrCuFeNiTi | AC | SS+IM | FCC+C14
CoCrCuFeNiTi0.5 | AC | SS | 2FCC
CoCrCuFeNiTi0.6 | AC | SS | 2FCC
CoCrCuFeNiTi0.8 | AC | SS+IM | FCC+C14
CoCrCuFeNiTi2.5 | AC | IM | Unk
CoCrCuNi | MA | SS | FCC
CoCrFe0.5Mn0.5Ni1.5 | AC+700C/20h | SS | FCC
CoCrFe2.7MnNi | AC+900C/2h | SS | FCC
CoCrFe3.5Mn4.5 | AC+HR/900C(50%)+1200 C/2h/WQ | SS | FCC
CoCrFe4.5Mn3.5 | AC+HR/900C(50%)+1200 C/2h/WQ | SS | FCC
CoCrFe4Mn4 | AC+HR/900C(50%)+1200 C/2h/WQ | SS | FCC
CoCrFe5Mn3 | AC+HR/900C(50%)+1200 C/2h/WQ+CR(60%)+900C/ 3min | SS | FCC+HCP
CoCrFe6MnNi | AC+900C/2h | SS | FCC
CoCrFeGaNi | AC | SS | FCC+BCC
CoCrFeGeMnNi | AC | SS | BCC+FCC
CoCrFeGeNi | AC | SS | FCC+BCC
CoCrFeMnNbNi | AC | SS | FCC
CoCrFeMnNi | AC | SS | FCC
CoCrFeMnNiNbC | AC | SS | FCC
CoCrFeMnNiTi | AC | SS | BCC+FCC
CoCrFeMnNiV | AC | SS+IM | FCC+σ
CoCrFeMnNiV0.25 | AC | SS | FCC
CoCrFeMnNiV0.26 | AC+1000C/24h | SS+IM | FCC+σ
CoCrFeMnNiV0.5 | AC | SS | FCC
CoCrFeMnNiV0.6 | AC+1000C/24h | SS+IM | FCC+σ
CoCrFeMnNiV0.75 | AC | IM | FCC+σ
CoCrFeMnNiV0.76 | AC+1000C/24h | SS+IM | FCC+σ
CoCrFeMnNiV1.0 | AC | IM | Im
CoCrFeMo0.3Ni | AC | SS | FCC
CoCrFeMo0.5Ni | AM | IM | FCC+σ
CoCrFeMo0.5NiW0.5 | MA | SS | BCC+FCC
CoCrFeMo0.85Ni | AM | SS+IM | FCC+σ+D85
CoCrFeMoNi | AC+1200C/48h | SS+IM | FCC+σ
CoCrFeNb0.103Ni | AC | SS+IM | FCC+C14
CoCrFeNb0.155Ni | AC | SS+IM | FCC+C14
CoCrFeNb0.206Ni | AC | SS+IM | FCC+C14
CoCrFeNb0.25Ni | AC | SS+IM | FCC+Laves
CoCrFeNb0.309Ni | AC | SS+IM | FCC+C14
CoCrFeNb0.412Ni | AC | SS+IM | FCC+C14
CoCrFeNi | AC | SS | 2FCC
CoCrFeNiMn | AC | SS | FCC
CoCrFeNiMnC0.01 | AC | SS | FCC
CoCrFeNiMo0.1 | AC | SS | FCC
CoCrFeNiMo0.2 | AC | SS | FCC
CoCrFeNiMo0.3 | AC | IM | Im
CoCrFeNiNb0.1 | AC | IM | Im
CoCrFeNiNb0.25 | AC | IM | Im
CoCrFeNiNb0.5 | AC | IM | Im
CoCrFeNiNb0.8 | AC | IM | Im
CoCrFeNiPd | AC+CR | SS | FCC
CoCrFeNiPd2 | AC+CR | SS | FCC
CoCrFeNiSn | Induction Melting | SS | FCC+BCC
CoCrFeNiTi | AC | SS+IM | BCC+FCC+E93
CoCrFeNiTi0.2 | AC | IM | Im
CoCrFeNiTi0.3 | AC | SS+IM | FCC+HCP+L12
CoCrFeNiTi0.4 | AC | SS+IM | FCC+C14+IM+σ
CoCrFeNiTi0.5 | AC | SS+IM | FCC+C36+σ+R
CoCrFeNiTi0.6 | AC+700C/6h/FC | SS+IM | FCC+C14+IM+σ
CoCrFeNiTi0.7 | AC+800C/6h/FC | SS+IM | FCC+C14+IM+σ
CoCrFeNiTi0.8 | AC+1000C/6h/FC | SS+IM | FCC+IM+σ
CoCrFeNiTi0.9 | AC | SS | FCC
CoCrFeNiV | AC | SS+IM | FCC+σ
CoCrFeNiV0.25 | AC | SS | FCC
CoCrFeNiV0.5 | AC | IM | Im
CoCrFeNiV0.7 | AC | IM | Im
CoCrFeNiV0.8 | AC | IM | Im
CoCrFeNiV0.9 | AC | IM | Im
CoCrFeNiW | MA | SS | BCC+FCC
CoCrFeNiW0.2 | AC | SS | FCC
CoCrFeNiW0.3 | AC | SS | FCC
CoCrFeNiW0.5 | AC | IM | Im
CoCrHf0.1FeNi | AC | IM | Im
CoCrHf0.2FeNi | AC | IM | Im
CoCrHf0.3FeNi | AC | IM | Im
CoCrHf0.4FeNi | AC | IM | Im
CoCrHf0.5FeNi | AC | IM | Im
CoCrHf0.6FeNi | AC | IM | Im
CoCrMnNi | AC | SS | FCC
CoCrMnNiV | AC+1000C/72h | IM | FCC+σ
CoCrMoNb | AC | SS+IM | BCC+Laves
CoCrMoNbTi | AC | SS+IM | BCC+Laves
CoCrMoNbTi0.2 | AC | SS+IM | BCC+Laves
CoCrMoNbTi0.4 | AC | SS | BCC
CoCrMoNbTi0.5 | AC | SS+IM | BCC+Laves
CoCrMoNbTi1.0 | AC | IM | Im
CoCrNi | AC | SS | FCC
CoCrNiMo0.05 | PM | SS | FCC
CoCuFeMnNi | AC | SS | FCC
CoCuFeMnNiSn0.03 | AC | SS | FCC
CoCuFeMnNiSn0.05 | AC | IM | FCC+IM
CoCuFeMnNiSn0.08 | AC | SS+IM | FCC+IM
CoCuFeMnNiSn0.1 | AC | SS+IM | FCC+IM
CoCuFeMnNiSn0.2 | AC | SS+IM | FCC+IM
CoCuFeNi | AC | SS | FCC
CoCuFeNiSn0.04 | AC | SS+IM | FCC+IM
CoCuFeNiSn0.05 | AC | SS+IM | FCC+IM
CoCuFeNiSn0.07 | AC | SS+IM | FCC+IM
CoCuFeNiSn0.1 | AC | SS+IM | FCC+IM
CoCuFeNiSn0.2 | AC | SS+IM | FCC+IM
CoCuFeNiSn0.5 | AC | SS+IM | FCC+IM
CoCuFeNiTi | AC | SS | FCC
CoCuFeNiV | AC | SS | FCC
CoCuHfNiTiZr | AC | IM | Im
CoFeMnMoNi | AC+1000C/72h | SS+IM | FCC+D85
CoFeMnNi | AC | SS | FCC
CoFeMnNiV | AC+1000C/72h | IM | FCC+σ
CoFeMnTi0.5VZr | AC | IM | C14
CoFeMnTi1.5VZr | AC | IM | C14
CoFeMnTi2.5VZr | AC | IM | C14
CoFeMnTi2VZr | AC | IM | C14
CoFeMnTiV0.4Zr | AC | IM | C14
CoFeMnTiV0.7Zr | AC | IM | C14
CoFeMnTiV1.3Zr | AC | IM | C14
CoFeMnTiV1.6Zr | AC | IM | C14
CoFeMnTiV2.3Zr | AC | IM | C14
CoFeMnTiV2.6Zr | AC | IM | C14
CoFeMnTiV2Zr | AC | IM | C14
CoFeMnTiV3Zr | AC | IM | C14
CoFeMnTiVZr | AC | IM | C14
CoFeMnTiVZr0.4 | AC | IM | C14
CoFeMnTiVZr0.7 | AC | IM | C14
CoFeMnTiVZr1.3 | AC | IM | C14
CoFeMnTiVZr1.6 | AC | IM | C14
CoFeMnTiVZr2 | AC | IM | C14
CoFeMnTiVZr2.3 | AC | IM | C14
CoFeMnTiVZr2.6 | AC | IM | C14
CoFeMnTiVZr3 | AC | IM | C14
CoFeNb0.75Ni2V0.10 | AC+1000C/6h | SS+IM | FCC+NbNi4+Laves
CoFeNb0.75Ni2V0.5 | AC | SS+IM | FCC+Laves
CoFeNb0.75Ni2V0.6 | AC+500C/6h | SS+IM | FCC+Laves
CoFeNb0.75Ni2V0.7 | AC+600C/6h | SS+IM | FCC+NbNi4+Laves
CoFeNb0.75Ni2V0.8 | AC+700C/6h | SS+IM | FCC+NbNi4+Laves
CoFeNb0.75Ni2V0.9 | AC+800C/6h | SS+IM | FCC+NbNi4+Laves
CoFeNi | AC | SS | FCC
CoFeNi2V0.5Mo0.2 | AC | SS | FCC
CoFeNiSi0.25 | AC | SS | FCC
CoFeNiSi0.5 | AC | SS+IM | FCC+Ni3Si
CoFeNiSi0.75 | AC | SS+IM | FCC+Ni3Si
CoFeReRu | AC | SS | HCP
CoMnNi | AC+1100/24h/WQ | SS | FCC
CoNi | AC | SS | FCC
Cr0.22Ta0.23Ti0.07V0.23W0.24 | SPS | SS+IM | BCC+Laves
Cr0.23Ta0.24Ti0.04V0.24W0.25 | SPS | SS+IM | BCC+Laves
Cr0.5CuFeMn0.5Ni | AC | SS | 2FCC
Cr0.5CuFeMnNi0.5 | AC | SS | BCC+2FCC
Cr0.5MoNbTaVW | AC | SS | BCC
Cr0.66FeMnNi | AC+1200C/24h/WQ+CR(8 6%)+900C/1h | SS | FCC
Cr0.75FeNi2.25V | AC+1100C/6h+800C/10mi n | SS+IM | FCC+σ
Cr1.25Cu0.75MnFeNi | AC | SS | FCC+BCC
Cr1.5Cu0.5MnFeNi | AC | SS | FCC+BCC
Cr1.75Cu0.25MnFeNi | AC | SS | FCC+BCC
Cr10Nb30Ti30Zr30 | AC | SS | BCC
Cr20Fe6Co34Ni34Mo6 | AC | SS | FCC
Cr26Mn20Fe20Co20Ni14 | AC | SS | FCC
Cr2CuFe2MnNi | AC | SS | BCC+2FCC
Cr2MnFeNi | AC | SS | FCC+BCC
Cr2MoNbTaVW | AC | SS | 2BCC
CrCoCuFeNi | AC | SS | FCC
CrCoFeNiMn | AC | SS | FCC
CrCu0.5FeMnNi | AC | SS | 2FCC
CrCu0.7FeNi | AC | SS | 2FCC
CrCuFe0.5Mn0.5Ni | AC | SS | BCC+2FCC
CrCuFe0.5MnNi0.5 | AC | SS | BCC+FCC
CrCuFeMn2Ni2 | AC | SS | FCC
CrCuFeMnNi | AC | SS | BCC+2FCC
CrCuFeNiZr | AC | SS+IM | BCC+Unk
CrFe1.5MnNi0.5 | AC | SS+IM | BCC+σ
CrFe1.5MnNi0.6 | AC | SS+IM | FCC+σ
CrFe1.5MnNi0.7 | AC+700C/20h | SS+IM | FCC+σ
CrFe2Mn1.25Ni0.75 | AC | SS | BCC+FCC
CrFeCoNiCu | AC | SS | FCC
CrFeCoNiCuTi0.5 | AC | IM | Im
CrFeMnNiTi | AC+1000C/72h | SS+IM | A12+BCC+C14+Unk
CrFeMnV | AC | SS | BCC
CrFeNi | AC | SS | FCC
CrFeNi2V0.5W | AC | SS+IM | FCC+BCC+σ
CrFeNi2V0.5W0.25 | AC | SS+IM | FCC+σ
CrFeNi2V0.5W0.5 | AC | SS+IM | FCC+BCC+σ
CrFeNi2V0.5W0.75 | AC | SS+IM | FCC+BCC+σ
CrFeNiTi | MA | SS+IM | 2FCC+σ
CrFeNiV0.5W | AC | SS+IM | FCC+BCC+σ
CrFeNiV0.5W0.25 | AC | SS+IM | FCC+σ
CrFeNiV0.5W0.5 | AC | SS+IM | FCC+BCC+σ
CrFeNiV0.5W0.75 | AC | SS+IM | FCC+BCC+σ
CrFeTaVW | AC | IM | Im
CrHfNbTiZr | AC | SS+IM | BCC+Laves
CrMn0.3FeVCu0.06 | AC | SS | FCC+BCC
CrMn0.5FeVCu0.10 | AC | SS | FCC+BCC
CrMn0.7FeVCu0.14 | AC | SS | FCC+BCC
CrMnFeCoNi | AC | SS | FCC
CrMnFeVCu0.20 | AC | SS | FCC+BCC
CrMnNbTiV | Not Mentioned | IM | Laves+Unk
CrMo0.5NbTa0.5TiZr | AC | SS+IM | 2BCC+C15
CrMoNbTaTiV1W1Zr | AC | SS | BCC
CrMoNbTaTiVZr | AC | SS | BCC
CrMoNbTaVW | AC | SS | BCC
CrMoNbTiV | AC | SS | BCC
CrMoNbTiW | PM | IM | Im
CrMoNbTiZr | AC | IM | Im
CrNbTiVZr | AC+HP/1200C/207MPa/2h +1200C/24h/FC | SS+IM | BCC+C15
CrNbTiZr | AC | SS | BCC
CrTaVW | SPS | SS+IM | BCC+Laves
Cu0.25AlCoCrFeNiTi0.5 | AC | SS | BCC
Cu0.5AlCoCrFeNiTi0.5 | AC | SS | BCC
DyGdHoLuTb | AC | SS | HCP
DyGdHoTbY | AC | SS | HCP
DyGdLuTbTm | AC | SS | HCP
DyGdLuTbY | AC | SS | HCP
Fe17.8Co17.8Ni17.8Cr17.8Mn17.8Al11 | AC | SS | FCC+BCC
Fe18.2Co18.2Ni18.2Cr18.2Mn18.2Al9 | AC | SS | FCC+BCC
Fe18.4Co18.4Ni18.4Cr18.4Mn18.4Al8 | AC | SS | FCC+BCC
Fe18.6Co18.6Ni18.6Cr18.8Mn18.8Al7 | AC | SS | FCC+BCC
Fe18Co18Ni18Cr18Mn18Al10 | AC | SS | FCC+BCC
Fe19.2Co19.2Ni19.2Cr19.2Mn19.2Al4 | AC | SS | FCC
Fe19.6Co19.6Ni19.6Cr19.6Mn19.6Al2 | AC | SS | FCC
Fe19.96Mn19.96Ni19.96Co19.96Cr19.96C0.2 | AC | SS | FCC
Fe19.96Mn19.96Ni19.96Co19.96Cr19.96C0.5 | AC | SS | FCC
Fe19.96Mn19.96Ni19.96Co19.96Cr19.96C0.8 | AC | SS | FCC
Fe20Co23Ni17Cr20Mn20 | AC | SS | FCC
Fe20Co27Ni13Cr20Mn20 | AC | SS | FCC
Fe22Co20Ni19Cr20Mn12Al7 | AC | IM | Im
Fe28Ni18Mn33Al21 | AC | IM | Im
Fe29Ni19Mn38Al14 | AC | IM | Im
Fe30Ni20Mn35Al15 | AC | IM | Im
Fe31Ni18Mn38Al13 | AC | IM | Im
Fe33.5Ni33.5Cr15Mn10Al3Ti5 | AC | IM | Im
Fe33.5Ni33.5Cr15Mn10Al4Ti4 | AC | IM | Im
Fe33.5Ni33.5Cr15Mn10Al5Ti3 | AC | IM | Im
Fe33Ni17Mn38Al12 | AC | IM | Im
Fe33Ni19Mn34Al14 | AC | IM | Im
Fe34Cr34Ni14Al14Co4 | AC | IM | Im
Fe34Ni16Mn39Al11 | AC | IM | Im
Fe36Co21Cr18Ni15Al10 | AC | IM | Im
Fe36Ni18Mn33Al13 | AC | IM | Im
Fe36Ni18Mn33Al13C1.26 | AC | IM | Im
Fe36Ni18Mn33Al13Ti2 | AC | IM | Im
Fe36Ni18Mn33Al13Ti4 | AC | IM | Im
Fe36Ni18Mn33Al13Ti6 | AC | IM | Im
Fe37.5Ni37.5Cr15Mn10 | AC | SS | BCC
Fe37Mn45Co9Cr9 | AC | SS | FCC
Fe40.4Ni11.3Mn34.8Al7.5Cr6C1.1 | AC | SS | FCC
Fe40Mn27Ni26Co5Cr2 | AC | SS | FCC
Fe40Mn40Co10Cr10 | AC | SS | FCC
Fe45Cr10V10Co10Ni25 | AC | SS | FCC
Fe45Cr10V10Co20Ni15 | AC | IM | Im
Fe45Cr10V10Co30Ni5 | AC | IM | Im
Fe45Cr10V10Co35 | AC | IM | Im
Fe50Mn30Co10Cr10 | AC | IM | Im
Fe68.25Mn27Al4.1Si0.52Nb0.05C0.08 | AC | IM | Im
Fe70.04Mn28Al1.6Si0.28C0.08 | AC | IM | Im
Fe73.03Mn25Al1.6Si0.24Nb0.05C0.08 | AC | IM | Im
FeCoCrAlCuNi | Coating | SS | FCC+BCC
FeCoCrAlCuV0.2Ni | Coating | SS | FCC+BCC
FeCoCrAlCuV0.5Ni | Coating | SS | FCC+BCC
FeCoCrAlCuVNi | Coating | SS | FCC
FeCoNiCr | AC | IM | Im
FeCoNiCrMn | AC | SS | FCC
FeCrCoMnNi | AC | SS | FCC
FeMnNi | AC | SS | FCC
FeMnNiCoCr | AC | SS | FCC
Hf0.4Nb1.54Ta1.54Ti0.89Zr0.64 | AC | SS | BCC
Hf0.5Mo0.5NbTiZr | AC | SS | BCC
Hf0.5Mo0.5NbTiZrC0.1 | AC | IM | Im
Hf0.5Mo0.5NbTiZrC0.3 | AC | IM | Im
Hf0.5Nb0.5Ta0.5Ti1.5Zr | AC | SS | BCC
Hf0.75NbTa0.5Ti1.5Zr1.25 | AC | SS | BCC
Hf0.8Nb0.31Ta0.31Ti0.18Zr0.13 | AC | SS | BCC
Hf1.375Nb0.25Ta0.25Ti1.75Zr1.375 | AC | SS | BCC
HfMo0.25NbTaTiZr | AC | SS | BCC
HfMo0.2Ti2V0.5Zr | AC | SS | BCC
HfMo0.5Nb0.5TiZr | AC | SS | BCC
HfMo0.5NbTaTiZr | AC | SS | BCC
HfMo0.5NbTiV0.5 | AC | SS | BCC
HfMo0.5NbTiV0.5Si0.3 | AC | IM | Im
HfMo0.5NbTiV0.5Si0.5 | AC | IM | Im
HfMo0.5NbTiV0.5Si0.7 | AC | IM | Im
HfMo0.75NbTaTiZr | AC | SS | BCC
HfMoNbSi0.3TiV | AC | SS+IM | BCC+Silicide
HfMoNbSi0.5TiV | AC | SS+IM | BCC+Silicide
HfMoNbSi0.7TiV | AC | SS+IM | BCC+Silicide
HfMoNbTaTi | AC | SS | BCC
HfMoNbTaTiVWZr | AC | SS+IM | 2BCC+C15+Unk
HfMoNbTaTiVZr | AC | SS | 2BCC
HfMoNbTaTiZr | AC | SS | BCC
HfMoNbTaZr | AC | SS | BCC
HfMoNbTiZr | AC | IM | Im
HfMoTaTiZr | AC | SS | BCC
HfNb0.18Ta0.18Ti1.27Zr | AC | SS | BCC
HfNb0.5Ta0.5TiZr | AC | SS | BCC
HfNb0.5TiV0.5Zr | AC | SS | BCC
HfNb2TiVZr2 | AC | SS | BCC
HfNb3Ta3TiZr | AC | SS | BCC
HfNbTaTiV1Zr | AC | SS | BCC
HfNbTaTiZr | AC | SS | BCC
HfNbTaTiZrMoW | AC | SS | BCC
HfNbTaTiZrW | AC | SS | BCC
HfNbTaZr | AC | SS | BCC
HfNbTi | AC | SS | BCC
HfNbTiVZr | AC | SS | BCC
HfNbTiZr | AC | SS | BCC
HfNbZr | AC | SS | BCC
HfTa0.4TiZr | AC | SS | BCC+HCP
HfTa0.5TiZr | AC | SS | BCC+HCP
HfTa0.6TiZr | AC | SS | BCC+HCP
HfTaTiZr | AC | SS | BCC
La0.02Pb0.98SeSnTe | AC+873K/120h+MA+SPS | SS | FCC
La0.04Pb0.96SeSnTe | AC+873K/120h+MA+SPS | SS | FCC
La0.06Pb0.94SeSnTe | AC+873K/120h+MA+SPS | SS | FCC
La0.08Pb0.92SeSnTe | AC+873K/120h+MA+SPS | SS | FCC
La0.1Pb0.9SeSnTe | AC+873K/120h+MA+SPS | SS | FCC
Mo0.1NbTiV0.3Zr | AC | SS | BCC
Mo0.3NbTiV0.3Zr | AC | SS | BCC
Mo0.3NbTiVZr | AC | SS | BCC
Mo0.5NbHf0.5ZrTi | AC | SS | BCC
Mo0.5NbHf0.5ZrTiSi0.1 | AC | SS | BCC
Mo0.5NbHf0.5ZrTiSi0.3 | AC | IM | Im
Mo0.5NbHf0.5ZrTiSi0.5 | AC | IM | Im
Mo0.5NbHf0.5ZrTiSi0.7 | AC | IM | Im
Mo0.5NbHf0.5ZrTiSi0.9 | AC | IM | Im
Mo0.5NbTiV0.3Zr | AC | SS | BCC
Mo0.5NbTiVZr | AC | SS | BCC
Mo0.7NbTiV0.3Zr | AC | SS | BCC
Mo0.7NbTiVZr | AC | SS | BCC
Mo1.3NbTiV0.3Zr | AC | SS | BCC
Mo1.3NbTiVZr | AC | SS | BCC
Mo1.5NbHfZrTi | AC | SS | BCC
Mo1.5NbTiV0.3Zr | AC | SS | BCC
Mo1.5NbTiVZr | AC | SS | 2BCC
Mo1.7NbTiVZr | AC | SS | 2BCC
Mo2NbTiVZr | AC | SS | 2BCC
MoNb0.5HfZrTi | AC | SS | BCC
MoNb1.5HfZrTi | AC | SS | BCC
MoNbHf0.5ZrTi | AC | SS | BCC
MoNbHf1.5ZrTi | AC | SS | BCC
MoNbHfZr0.5Ti | AC | SS | BCC
MoNbHfZr1.5Ti | AC | SS | BCC
MoNbHfZrTi | AC | SS | BCC
MoNbHfZrTi0.5 | AC | SS | BCC
MoNbHfZrTi1.5 | AC | SS | BCC
MoNbTaTi0.25W | AC | SS | BCC
MoNbTaTi0.5W | AC | SS | BCC
MoNbTaTi0.75W | AC | SS | BCC
MoNbTaTiV | AC | SS | BCC
MoNbTaTiVW | AC | SS | BCC
MoNbTaTiVZr | AC | SS | BCC
MoNbTaTiW | AC | SS | BCC
MoNbTaTiZr | AC | SS | BCC
MoNbTaV | AC | SS | BCC
MoNbTaVW | AC | SS | BCC
MoNbTaW | AC | SS | BCC
MoNbTiV | AC | SS | BCC
MoNbTiV0.25Zr | AC | SS | 2BCC
MoNbTiV0.3Zr | AC | SS | BCC
MoNbTiV0.5Zr | AC | SS | 2BCC
MoNbTiV0.75Zr | AC | SS | 2BCC
MoNbTiV1.5Zr | AC | SS | 2BCC
MoNbTiV2Zr | AC | SS | 2BCC
MoNbTiV3Zr | AC | SS | 2BCC
MoNbTiVZr | AC | SS | BCC
MoNbTiZr | AC | SS | 2BCC
MoPdRhRu | AC | SS | HCP
MoRhRu | AC | SS | HCP
MoTaTiV | AC | SS | BCC
MoTaTiVZr | AC | SS | BCC
Nb0.5TaTiZr1.5 | AC | SS | BCC
Nb1.5TaTiZr0.5 | AC | SS | BCC
Nb42Mo20Ti13Cr12V12Ta1 | PM | IM | Im
NbCrMo0.5Ta0.5TiZr | AC | IM | Im
NbMoTa | PM | SS | BCC
NbMoTaW | AC | SS | BCC
NbMoTaWVTi | PM | SS | FCC+BCC
NbTa0.2Ti1.8Zr | AC | SS | BCC
NbTa0.4Ti1.6Zr | AC | SS | BCC
NbTa0.6Ti1.4Zr | AC | SS | BCC
NbTa0.8Ti1.2Zr | AC | SS | BCC
NbTaTi | AC | SS | BCC
NbTaTi30Zr | AC | SS | BCC
NbTaTi35Zr | AC | SS | BCC
NbTaTi40Zr | AC | SS | BCC
NbTaTi45Zr | AC | SS | BCC
NbTaTiV | AC | SS | BCC
NbTaTiVW | AC | SS | BCC
NbTaTiVZr | AC+HP/1400C/276MPa/2h +1400C/6h | SS | BCC
NbTaTiZr | AC | SS | BCC
NbTaVW | AC | SS | BCC
NbTiV0.3Zr | AC | SS | BCC
NbTiV2Zr | AC | SS | BCC
NbTiV3Zr | AC | SS | BCC
NbTiV4Zr | AC | SS | BCC
NbTiV5Zr | AC | SS | BCC
NbTiVTa | AC | SS | BCC
NbTiVZr | AC | SS | BCC
NbTiZr | AC | SS | BCC
Ni1.5Co1.5CrFeTi0.5 | AC | SS | BCC
Ni14Fe20Cr26Co20Mn20 | AC | SS | FCC+BCC
Ni18.5Fe18.5Cr18.5Co26Mn18.5 | AC | SS | FCC
Ni30Co30Cr10Fe10Al18W2 | AC | IM | Im
Ni46Co22Al12Cr8Fe8Ti3Mo1 | PM | IM | Im
NiCoFeCrAl0.59 | AC | SS | FCC
NiCoFeCrAl0.70 | AC | SS | FCC+BCC
NiCoFeCrAl0.75 | AC | SS | FCC+BCC
NiCoFeCrAl1.0 | AC | SS | FCC+BCC
NiCoFeCrAl1.21 | AC | SS | FCC+BCC
NiCoFeCrAl1.5 | AC | SS | BCC
NiFeCrCoMn | AC | SS | FCC
PbSeSnTe | AC+873K/120h+MA+SPS | SS | FCC
Re10Nb30Ti30Zr30 | AC | IM | Im
Ta0.4ZrHfTi | AC | SS | BCC
Ta0.5ZrHfTi | AC | SS | BCC
Ta0.6ZrHfTi | AC | SS | BCC
Ta10Nb30Ti30Zr30 | AC | SS | BCC
Ti1.89CrNbV0.56 | AC | SS | BCC
Ti20Zr15Hf15Ni20Co15Cu15 | AC | IM | Im
Ti25Zr25Nb25Ta25 | AC | SS | BCC
Ti25Zr25Ni16.67Co16.67Cu16.67 | AC | IM | Im
Ti2ZrHf0.5V | AC | SS | BCC
Ti2ZrHf0.5VNb | AC | SS | BCC
Ti2ZrHf0.5VNb0.25 | AC | SS | BCC
Ti2ZrHf0.5VNb0.5 | AC | SS | BCC
Ti2ZrHf0.5VNb0.75 | AC | SS | BCC
Ti30Zr10Hf10Ni30Co10Cu10 | AC | IM | Im
Ti30Zr20Ni30Co10Cu10 | AC | IM | Im
Ti30Zr25Nb25Ta20 | AC | SS | BCC
Ti35Zr25Nb25Ta15 | AC | SS | BCC
Ti40Zr10Ni40Co5Cu5 | AC | IM | Im
Ti40Zr25Nb25Ta10 | AC | SS | BCC
Ti45Zr25Nb25Ta5 | AC | SS | BCC
TiZrHfCr0.2Mo | AC | SS | BCC
TiZrNbMo | AC | SS | BCC
TiZrNbMoV | AC | SS | BCC
TiZrNbMoV0.25 | AC | SS | BCC
TiZrNbMoV0.5 | AC | SS | BCC
TiZrNbMoV0.75 | AC | SS | BCC
TiZrNbMoV1.5 | AC | SS | BCC
TiZrNbMoV2 | AC | SS | BCC
TiZrNbMoV3 | AC | SS | BCC
TiZrNbTa | AC | SS | BCC
TiZrNbV | AC | SS | BCC
TiZrNbVMo1.7 | AC | SS | BCC
TiZrNbVMo2.0 | AC | SS | BCC
V10Cr10Fe45Co10Ni25 | AC | SS | FCC
V10Cr10Fe45Co20Ni15 | AC | SS | FCC
V10Cr10Fe45Co30Ni5 | AC | SS | FCC+BCC
V10Cr10Fe45Co35Ni0 | AC | SS | FCC+BCC
V10Cr15Mn5Fe35Co10Ni25 | AC | SS | FCC
VCrFeTa0.1W0.1 | AC | SS | BCC
VCrFeTa0.2W0.2 | AC | SS | BCC
VCrFeTa0.3W0.3 | AC | SS | BCC
VCrFeTa0.4W0.4 | AC | IM | Im
VNbMoTaW | AC | SS | BCC
W0.16NbMoTa | PM | SS | BCC
W0.33NbMoTa | PM | SS | BCC
W0.53NbMoTa | PM | SS | BCC
Zr2.0TiHfVNb2.0 | AC | SS | BCC
ZrTiHfCuNiFe | AC | SS | BCC
ZrTiHfNb0.5Mo0.5 | AC | SS | BCC
ZrTiHfNb0.5Ta0.5 | AC | SS | BCC
ZrTiHfV0.5Nb0.5 | AC | SS | BCC